## procesos electrolíticos
Estos procesos no se pueden aplicar directamente a los cerámicos, porque son aislantes eléctricos y térmicos | [9 empty] | Solo mencionar estas dos últimos filas si pregunta
| Tipo de baño | Cátodo | Propiedades | Procedencia de los Iones | Diferencias | Ánodo | Cátodo | Electrolito | Temperatura | Voltajes | Densidad de corriente
CROMADO | Ácido | Afinidad con la mayoría de los materiales, TODOS SE PUEDEN APLICAR A LOS Metales y también PLÁSTICOS DIRECTAMENTE | Color gris acerado-brillante Poder anticorrosivo duro Insoluble en agua Electronegatividad: 1,6. | Los iones que recubren el cátodo provienen del electrolito | Si se quiere PROTEGER CONTRA LA CORROSIÓN: CROMADO; Al reaccionar con el oxígeno del aire, el cromo —distribuido de forma homogénea por toda la aleación— se oxida, formando una fina capa contínua y resistente de óxido de cromo (Cr2O3) por toda la superficie, lo que protegerá al hierro y al níquel de los ataques corrosivos del medio ambiente. Si se quiere resaltar lo ESTÉTICO y la pieza tiene defectos(agujeros, impurezas), se hace un niquelado, para lo cual se tienen 2 opciones, este último con un mayor espesor de lo habitual, o después de un cobreado. La principal DESVENTAJA DEL CROMO es su escasa capacidad de PENETRACIÓN en objetos con agujeros y rincones. Consecuencia de ello, en este tipo de piezas pueden quedar RESTOS AMARILLENOTS ALREDEDOR D ELAS ZONAS MÁS COMPLICADAS Y CON RECONVECOS. | Plomo o grafito | Pieza a recubrir | Ácido crómico | 40 - 50°C | 8 - 15 V | 12 A/dm2
NIQUELADO | Ácido |  | Blanco-plateado dúctil buen conductor de la electricidad ferromagnéticas resistente a la abrasión Catalizador Electronegatividad: 1,91. | Los iones que recubren el cátodo provienen del ánodo | Base para un baño posterior de otro metal, por ejemplo, de oro o cromo. Acabado final en objetos que no requieren de una gran resistencia a la corrosión, y donde el principal objetivo es dar una buena apariencia a las piezas. En estos casos, el proceso de niquelado siempre concluye con la aplicación de un pasivado (La pasivación es la formación de una película relativamente inerte sobre la superficie de un material (frecuentemente un metal), que lo enmascara en contra de la acción de agentes externos. Aunque la reacción entre el metal y el agente externo sea termodinámicamente factible a nivel macroscópico, la capa o película pasivante no permite que estos puedan interactuar, de tal manera que la reacción química o electroquímica se ve reducida o completamente impedida) que dote de una mayor protección a las piezas. A pesar que es más poroso que el baño del cromo, sin embargo dota a las piezas de homogeneidad. El baño electrolítico de níquel es MÁS BARATO, si embargo, ofrece un MENOR RENDIMIENTO que el acabado en CROMO, ya que su DUREZA Y RESISTENCIA A LA CORROSIÓN ES INFERIOR. | Níquel | Pieza a recubrir | • Sulfato de níquel • Cloruro de níquel • Ácido bórico • Sacarina (abrillantador) • Tiourea (abrillantador) | 40 - 50°C | 8 - 20 V | 4 A/dm2
COBREADO | Ácido |  | color rojizo y brillo metálico alta conductividad eléctrica ductilidad (hilos) maleabilidad (láminas) antioxidante anticorrosiva. Electronegatividad: 1,9. (MAYORE ELECTRONEGATIVO) |  | Como acabado final: Si se quiere RECUBRIR PIEZA QUE LUEGO SERÁ SOLDADA, es suficiente un cobreado porque es CONDUCTOR Como base para luego aplicar un niquelado o cromado si se quiere priorizar Y AUMENTAR la PROTECCIÓN CONTRA LA CORROSIÓN y OXIDACIÓN, DUREZA, Y SE BUSCA OBTENER ACABADOS MÁS LUSTROSAS Y UNIFORMES (debido a sus propiedades CONDUCTIVAS ---- Relación: se recubre la pieza en la medida que pasa la corriente, por lo que este material al ser buen conductor recubre la pieza de manera uniforme). Por su COLOR es ideal para RESTAURAR OBJETOS ENVEJECIDOS Y/O ANTIGUOS. Como acabado final, luego se puede aplicar laca para MANTENER EL BRILLO de la pieza | Cobre | Pieza a recubrir | • Sulfato de cobre • Cloruro de cobre • Abrillantantes • Nivelantes • Ácido sulfúrico (ácido) | 20°C - 40°C | 2 - 4 V | 1 A/dm2
| Alcalino |  |  |  |  | Cobre | Pieza a recubrir | • Sulfato de cobre • Cloruro de cobre • Cianuro (base) • Metal alcalino (base) | 32°C - 38°C

## Hoja2
Fuentes
Tabla
3 procesos | https://electroniquelforcan.com/cromado-de-metales/
baño del niquel mate brillante | https://www.cromadosjaevan.es/blog/el-niquelado-mate-y-el-brillante/
ánodo del cromado | https://www.quimica.es/enciclopedia/Cromado.html
grosor de recubirmiento de cromo | http://ferrepro.mx/cromo-duro/
Proceso | https://condorchem.com/es/blog/tratamiento-residuos-industria-galvanizado/