## Laminado
Plancha de hacer
Ancho | 1850 | mm
Espesor 0 (t0) | 3.5 | mm |  | 0.75
tf | 3 | mm |  | 2.75
D | 0.375 | m | 1000mm
N | π | rad/s | 1m
k | 1250 | Mpa
n | 0.18
ε = | 0.1541507
Yf = | 756.5858 | Mpa
w = | 1850 | mm
L = Lp = | 9.682458 | mm
F = | 13552379.4 | MPamm2
F = | 13.55238 | MPam2 | 1mm | 1cm | 1m
F = | 13.55238 | MN |  | 10mm | 100cm
1000000
Torque = | 0.06561017 | MNm
Pot = | 412240.9 | Watts
Pot = | 552.824 | HP

## Extrusión
Extrusión directa
1° Relación de extrusión
| A0= | sección inicial del tocho
| Af= | sección final del tocho
L= | 80 | mm
d= | 50 | mm
A0= | 1963.495 | mm2
Af= | 346.3495 | mm2
rx= | 5.669115
2° Esfuerzo real en la extrusión
| ε = | 1.735033
3° Deformación de extrusión (ec. Johnson)
| a= | 0.8
| b= | 1.35
| εx = | 3.142295
4° Límite elástico
| k = | 400 | Mpa | resistividad
| n = | 0.1 |  | exponente de endurecimiento por deformación
| Yf = | 384.236 | Mpa
5° Presión
Cx = | perímetro de la sección transversal extruida
Cc = | perímetro del círculo de igual área que la forma extruida
Cx = | 148.5398 | mm
Cc = | 65.97239 | mm | pi*(d/2)^2 = | 346.3495
| 2.251545 |  | d = | 20.99967 | mm
kx = | 1.104197
p = | 2690.86 | Mpa

## Extrusión2
a) Relación de extrusión
L= | 250 | mm
d= | 90 | mm
A0= | 6361.725 | mm2
Af= | 1386 | mm2
rx= | 4.589989
b) Factor de forma
Cx = | 226 | mm
Cc = | 131.9734 | mm | pi*(d/2)^2 = | 1386
| 1.712466 |  | d = | 42.00845 | mm
Kx = | 1.047093
c) Longitud del perfil extruido
Disco
Diámetro = | 90 | mm
Altura = | 25 | mm
Volumen pasado por el dado = |  |  | 1431388.2 | mm3
Longitud final = |  | 1032.748 | mm
d) Fuerza de extrucción
k = | 400 | Mpa
n = | 0.14
a = | 0.8
b = | 1.35
Esfuerzo real en la extrusión
| ε = | 1.523878
Deformación de extrusión (ec. Johnson)
| εx = | 2.857235
Límite elástico
| Yf = | 372.193 | Mpa
p = | 3278.639 | Mpa
F = | 20857800.7 | MPamm2
| 20.8578 | MPam2
| 20.8578 | MN

## Costo de soldadura
1° Masa del metal depositado
Md = | densidad*volumen
ρ = | 8.6 | g/cm3
a | 5 | mm
b | 9 | mm
h | 1 | mm
L | 10 | mm
Forma rectangular
Volumen = | (b*h)*l
Forma trapezoidal
Volumen = | (a+b)*h/2*l | 70 | mm3 | 0.07 | cm3
Md = | 0.602 | g
2° Masa consumida de electrodos
Mce = | 1.8 * Md
Mce = | 1.0836 | g
#electrodos = | Mce/Masa de c/electrodo
Masa del electrodo = | 63.546 | g
| 0.01705221 | electrodos
3° Tiempo de soldadura de arco abierto
Tarc = | L/v |  | v = Velocidad en la soldadura
Tarc = | Mce/Zm |  | Zm = deposición del proceso
4° Tiempo total de soldadura
Tt = | Tarc/ϕ
5° Costos de electrodos |  |  | Eficiencia práctica de deposición
Ce = | (Mce/Φ)*Ceu
6° Costo de la mano de obra
Cmo = | (Tarc/ϕ)*Ch
7° Costo de la energía eléctrica
Pot = | V*I | Voltios* Amperios |  | [Watts]
Cee = | Pot *tarc*Pee/Φ |  | [S/.]

## Ej1 - Torno
Mecanizado
Fuerza de corte | FC | 299 | kg
Fuerza específica de corte | k | 368 | kg/mm2
Avance | a | 0.2321429 | mm/rev
Profundidad de pasada | p | 3.5 | mm
Fuerza de avance | Fa = | Fc/4 | 74.75 | N
Fuerza de penetración | Fp = | Fc/3 | 99.66667 | N

## Ej2 - Torno
Fuerza de corte | FC | 67.2 | kg | 672 | N
Fuerza específica de corte | k | 112 | kg/mm2
Avance | a | 0.12 | mm/rev
Profundidad de pasada | p | 5 | mm
Fuerza de avance | Fa = | Fc/4 | 16.8 | Kg | 168 | N
Fuerza de penetración | Fp = | Fc/3 | 22.4 | Kg | 224 | N

## Ej3 - Torno
Fuerza de corte | = | k*a*p
| FC | 570 | kg
Fuerza específica de corte | k | 228 | kg/mm2
Avance | a | 0.5 | mm/rev
Profundidad de pasada | p | 5 | mm
Pot corte | = | Fc*Vc
Vc | = | (pi*D*n)/100 | En este caso la velocidad la tengo en la tabla
Pot corte |  | 41040 | kg*m/min
Pot corte |  | 6840 | Watts
Pot corte |  | 6.84 | Kw
Pot máquina |  | 9771.429 | Watts
Pot red |  | 10857.14 | Watts
|  | 10.85714 | Kw
Lo que pagas cuando usas el torno es energía
Energía | = | Pot*tiempo

## Ej4 - Torno
N = | 668.4508 | rev/min
f = | 200.5352 | mm/min
t = | 2.493328 | min

## Vida de la herr
Ensayo de velocidades de corte
0.6 |  | 0.6 es a T40(21 min) como 0.575 es 20 min
0.575
|  | 40*T40n = C |  | 40*21n
|  | 110*T110n = C |  | 110*11n
Igualamos términos
|  | 0.3636364 | 0.5238095
| 20 T40 | n = | 1.56
|  | C= | 4620.852
|  | T65 = | 15.38356 | min

## 26.10
Ecuación de Taylor generalizada
k | = | 1
v | = | 2
a | = | 3 | 2.61639e-09
p | = | 4
1/n1 | = | 5
1/n2 | = | 6
1/n3 | = | 7

## Fresado tangencial - frontal
Fresado tangencial |  |  | Tiempo de mecanizado
Aproximación |  |  | Tm | 3
A = O = | 1 |  | L | 1
w | 1 |  | A | 1
D | 2 |  | f | 1
Fresado frontal |  |  | Tiempo de mecanizado
A | 2 |  | Tm | 6.433296
D | 4 |  | L | 12
|  |  | A | 2
|  |  | f | 2.487061
586
3
3.141593
|  | 62.17653 | 4 |  | 0.01
2.487061

## Fresado
F = | 57.6 | kg | 576 | N
2ab | 763943.7
A = O | 15
ZND | 15915494.3
K = | 80 | kg/mm2 | esfuerzo específico de corte
a = | 63661.98
b = | 6 | mm
w = | 5 | mm
D = | 50 | mm
Z = | 10 | dientes
fz = | 0.2 | mm
Vc = | 5 | m/min
N = | 31830.99 | rev/min
Potcorte = | 2880 | N*m/min
Potcorte = | 48 | J/s | Watts
Potmotor= | 53.33333 | Watts
Tiempo de corte en el fresado
f = | 2
Tm = | 115 | min